## Sheet1
题型 | 难度 | 题干 | 答案 | A | B | C | D | E | F | 说明及依据
单选 | 一般 | CO2焊用直径φ＞1.6MM的焊丝焊接时，可使用较大的电流和较高的电弧电压，实现（ ）过渡。 | B | 短路 | 细滴 | 射流 | 渣壁
单选 | 一般 | CO2气体保护焊应采用（ ）。 | B | 直流正接 | 直流反接 | 交流 | 任意
单选 | 一般 | CO2气瓶是（ ）气瓶。 | B | 溶解 | 压缩 | 液化 | 常压
单选 | 一般 | 焊丝直径为φ1.2-φ1.6MM的CO2气体保护焊常用送丝方式为（ ）。 | A | 推丝式 | 拉丝式 | 推拉式 | 行星式
单选 | 一般 | CO2气体保护焊的主要缺点（ ）。 | A | 飞溅较大 | 生产效率低 | 对氢敏感 | 有焊渣
单选 | 一般 | CO2气体保护焊最适合焊接（ ）。 | C | 钛合金 | 铝合金 | 低碳低合金钢 | 铜合金
单选 | 一般 | CO2气体保护焊时，焊丝的含碳量要（ ）。 | A | 低 | 高 | 中等 | 任意
单选 | 一般 | 气体保护焊时，保护气体成本最低的是（ ）。 | A | 氢气 | 二氧化碳 | 氦气 | 氩气
单选 | 一般 | 焊接区的氮气大部分都来自（ ）。 | A | 空气 | 保护气 | 焊丝 | 焊件
单选 | 一般 | 氩气的密度比空气的密度（ ）。 | B | 小 | 大 | 相同 | 不确定
单选 | 一般 | 下列气体中，不属于MIG焊用保护气体的为（ ）。 | C | Ar | He Ar | Ar CO2 | He
单选 | 一般 | 对于铜及铜合金，（ ）相当于惰性气体。 | A | N2 | CO2 | H2 | O2
单选 | 一般 | 采用窄间隙气体保护焊焊接厚焊件时需要开（ ）坡口。 | D | X形 | Y形 | V形 | I形
单选 | 一般 | 下列焊接方法中，对焊接清理要求最严格的是（ ）。 | B | 焊条电弧焊 | MIG焊 | CO2焊 | 埋弧焊
单选 | 一般 | 氩弧焊的最大特点是（ ）。 | C | 完成的焊缝性能差 | 焊接变形大 | 可焊接的材料范围广 | 可焊接的材料太少
单选 | 一般 | 当采用交流钨极氩弧焊时钨极端部应磨成（ ）。 | D | 钝角 | 平顶锥角 | 20°尖锥角 | 半球状
单选 | 一般 | 采用TIG焊焊接不锈钢时应采用（ ）。 | A | 直流正接 | 直流反接 | 交流 | 任意
单选 | 一般 | 下列气体中不属于TIG焊用保护气体的为（ ）。 | C | 氩气 | 氦气 氩气 | 氩气 二氧化碳 | 氦气
单选 | 一般 | TIG常用引弧方式为（ ）。 | B | 接触引弧 | 高频引弧 | 爆断引弧 | 慢送丝引弧
单选 | 一般 | 采用TIG焊制造的产品多为（ ）结构。 | B | 厚板 | 薄板 | 中厚板 | 任意厚度
单选 | 一般 | 下列可以进行气割的材料是（ ）。 | A | 低碳钢 | 不锈钢 | 铸铁 | 铜及合金
单选 | 一般 | 左焊法是指焊接热源从（ ）接头移动，并指向待焊部分的操作方法。 | B | 左端向右端 | 右端向左端 | 上端向下端 | 下端向上端
单选 | 一般 | 气焊低碳钢时，通常用（ ）。 | A | 中性焰 | 碳化焰 | 氧化焰 | 中心焰
单选 | 一般 | 根据有关规定，氧气瓶的外表面颜色应为（ ）色。 | B | 白 | 天蓝 | 灰 | 深绿
单选 | 一般 | 一般氧气瓶内氧气工作压力为（ ）Mpa。 | A | 15 | 20 | 25 | 30
单选 | 一般 | 气割时，焰芯距工件的距离一般以（ ）mm为宜。 | B | 7~8 | 2~4 | 9~10 | 6~7
单选 | 一般 | 氧气瓶的容积为（ ）L。 | C | 20 | 30 | 40 | 50
单选 | 一般 | 气割时切割速度过快会造成（ ）。 | A | 后拖量较大 | 后拖量较小 | 割缝边缘熔化 | 无影响
单选 | 一般 | 焊嘴倾斜角大小与下列哪些因素无关（ ）。 | D | 焊件厚度 | 焊件熔点 | 焊件导热性 | 焊件长度
单选 | 一般 | 焊接电弧静特性曲线的形状类似（ ）。 | A | U形 | 直线形 | 正弦曲线 | L形
单选 | 一般 | 当填充金属材料一定时，（ ）的大小决定了焊缝的化学成分。 | A | 熔合比 | 焊缝厚度 | 焊缝余高 | 焊缝宽度
单选 | 一般 | 焊机铭牌上负载持续率是表明（ ）的。 | C | 焊机的极性 | 焊机的功率 | 焊接电流和时间的关系 | 焊机的使用时间
单选 | 一般 | 焊条的直径是以（ ）来表示的。 | A | 焊芯直径 | 焊条外径 | 药皮厚度 | 焊芯直径与药皮厚度之和
单选 | 一般 | 短路过渡的形成条件为（ ）。 | C | 电流较小，电弧电压较高 | 电流较大，电弧电压较高 | 电流较小，电弧电压较低 | 电流较大，电弧电压较低
单选 | 一般 | CO2气体保护焊时，预热器应尽量装在（ ）。 | A | 靠近钢瓶出气口处 | 远离钢瓶出气口处 | 无论远近都行 | 根据施工人员习惯
单选 | 一般 | 其他条件相同时，下列哪种方法可以减弱气体保护效果（ ）。 | D | 反面保护 | 加挡板 | 扩大正面保护区 | 采用高速焊接
单选 | 一般 | （ ）的优点之一，是可以焊接金属薄箔。 | B | 钨极氩弧焊 | 微束等离子弧焊 | 熔化极惰性气体保护焊 | CO2气体保护焊
单选 | 一般 | 与熔焊方法相比，下面哪一项不是电阻焊的特点？（ ） | B | 焊接成本低 | 焊接生产率低 | 自动化程度高 | 力学性能低
单选 | 一般 | 与一般电弧焊相比，电渣焊不具有以下哪个特点？（ ） | A | 焊接接头的冲击韧性高 | 焊接生产率高 | 焊缝中气孔与夹渣少 | 焊缝金属化学成分易调整
单选 | 一般 | （ ）区对焊条或母材的加热和熔化起主要作用。 | B | 阴极 | 弧柱 | 阳极 | 阴极或阳极
单选 | 一般 | 两电极的电压越高，金属的逸出功越小，则场致发射作用（ ）。 | A | 越大 | 越小 | 无影响 | 波动
单选 | 一般 | 降低碱性焊条的水分含量，主要是为了防止焊接过程中（ ）缺陷的产生。 | C | 咬边 | 夹渣 | 气孔 | 未熔合
单选 | 一般 | 焊条电弧焊正常施焊时，电弧的静特性曲线为U形曲线的（ ）。 | C | 陡降段 | 缓降段 | 水平段 | ．上升段
单选 | 一般 | 熔化极气体保护焊时，电源外特性与送丝速度的配合关系不采用（ ）。 | D | 平外特性电源配等速送丝系统 | 降外特性电源配变速送丝系统 | 陡降外特性电源配等速送丝系统 | 平外特性电源配变速送丝系统
单选 | 一般 | 在电极与喷嘴之间建立的等离子弧称为（ ）。 | A | 非转移弧 | 转移弧 | 混合弧 | 双弧
单选 | 一般 | 下面哪一项不是电阻热的影响因素（ ） | C | 两焊件间电阻 | 焊接电流 | 焊件与电极间气体介质 | 电极材料与形状
单选 | 一般 | 电弧中的物质以_____次电离为主. | A | 一 | 二 | 三 | 四
单选 | 一般 | 电弧三个不同的区域中，______区的长度最长而压降较小。 | B | 阴极 | 弧柱 | 阳极 | 电极
单选 | 一般 | 电弧热量损失的三种途径中，以______损失为主。 | A | 传导 | 对流 | （光）辐射 | 扩散
单选 | 一般 | 埋弧焊所用的药芯焊丝其焊药通常多为______的，主要目的是为了提高焊接效率。 | C | 酸性熔渣型 | 碱性熔渣型 | 金属粉芯型 | 混合粉
单选 | 一般 | 最可能是埋弧焊时的焊接电压范围的是______V。 | B | 24 | 27 | 38 | 45
单选 | 一般 | 细焊丝CO2焊时，焊丝的干伸长度取______倍的焊丝直径，较为合适。 | B | 5 | 10 | 15 | 20
单选 | 一般 | 焊接回路电感增加，会使短路电流上升速度______。 | C | 增加 | 不变 | 减小 | 增加或不变
单选 | 一般 | CO2焊不适合于焊接______。 | C | 碳素钢 | 合金钢 | 不锈钢 | 高强钢
单选 | 一般 | CO2气瓶的正确涂色应该是______ 。 | B | 黑 | 铝白 | 黄 | 红
单选 | 一般 | CO2立焊时，如果想获得较大的熔深和较厚的焊肉，应用立向______焊。 | B | 上 | 下 | 两端 | 上或两端
单选 | 一般 | CO2焊时，常用焊丝中的______合金元素来联合脱除CO2电弧气氛的氧化性。 | C | Al和Ti | Mo和V | Mn和Si | Al和Mo
单选 | 一般 | 细丝CO2焊接时，能获得最佳短路过渡过程的焊接电压约在______V左右。 | A | 20 | 30 | 40 | 50
单选 | 一般 | CO2瓶中气体压力降至______MPa时，应停止用来焊接。 | C | 5 | 3 | 1 | 2
单选 | 一般 | 焊接对CO2纯度（合格品）的要求是：CO2>______％（体积比）。 | A | 99.5 | 99.7 | 99.9 | 99.1
单选 | 一般 | 按GB∕T4842-1995《纯氩》的要求，焊接用氩气的纯度应≥______％（V∕V）。 | C | 99.5 | 99.7 | 99.99 | 99.1
单选 | 一般 | 焊丝直径增大，会使出现喷射过渡的临界电流______。 | A | 增大 | 减小 | 不变 | 减小或不变
单选 | 一般 | 混合气Ar+CO2+O2（80：15：5）常用来焊接______。 | A | 碳钢和低合金钢 | 不锈钢 | 铝合金 | 高强钢
单选 | 一般 | 焊丝的干伸长度增加，使喷射过渡的临界电流______。 | B | 增加 | 减小 | 不变 | 增加或不变
单选 | 一般 | 熔化极氩弧焊的电流、极性的形式是______ 。 | B | 直流正接 | 直流反接 | 交流 | 直流正接或交流
单选 | 一般 | 电流相同时，为获得相同的保护效果，熔化极氩弧焊所用的气体流量与钨极氩弧焊相比 ______。 | A | 更大 | 更小 | 相等 | 随电流变化
单选 | 一般 | 使用Ar+CO2进行MAG焊时，为了确保获得喷射过渡，CO2的含量应＜______%。 | B | 10 | 30 | 50 | 70
单选 | 一般 | 下列的熔滴过渡形式，通常容易获得较大熔深的是______。 | C | 颗粒 | 短路 | 喷射 | 滴状
单选 | 一般 | 手工脉冲TIG焊适用的电流脉冲频率为______Hz。 | A | 1 | 5 | 6 | 9
单选 | 一般 | 钨极氩弧焊时，若根据电流选定钨极直径为3.0mm，你应选用下列直径______mm的焊丝。 | B | 1.5 | 3.2 | 5 | 2.5
单选 | 一般 | 钨极氩弧焊接不锈钢，焊缝表面颜色为______色时，保护效果较好。 | A | 金黄 | 蓝 | 灰黑 | 红
单选 | 一般 | Ar气瓶的正确涂色应是______色。 | A | .灰 | .白 | 铝白 | 红
单选 | 一般 | TIG焊钛合金时，以下______颜色的焊缝，其气体保护效果最好。 | A | 橙黄色 | 蓝紫色 | 青灰色 | 红橙色
单选 | 一般 | 熔焊时，被熔化的母材在焊道金属中所占的百分比称为______。 | C | 熔化系数 | 焊缝成形系数 | 熔合比 | 熔化率
单选 | 一般 | 碳钢随着钢中含碳量的增加，常温下的强度______。 | B | 增高，塑性、韧性也增高，焊接性变好 | 增高，塑性、韧性降低，焊接性变坏 | 增高，塑性、韧性增高，焊接性变坏 | 降低，塑性、韧性降低，焊接性变好
单选 | 一般 | 在焊接过程中，焊接电流过大时，容易造成气孔、咬边及______等。 | C | 夹渣 | 未焊透 | 焊瘤 | 飞溅
单选 | 一般 | 为了使焊接电源能稳定燃烧，应该______。 | C | 提高电源的空载电压 | 降低电源的空载电压 | 在焊条药皮或焊剂中添加稳弧剂 | 增加短路电流
单选 | 一般 | E4303（J422）焊条是（ ）类型焊条。 | B | 钛型 | 钛钙型 | 锰铁型 | 低氢型
单选 | 一般 | E5015（J507）焊条是（ ）类型焊条。 | D | 钛型 | 钛钙型 | 锰铁型 | 低氢型
单选 | 一般 | E5016（J506）焊条的烘干温度是（ ），保温2小时后使用。 | B | 150～200℃ | 300～350℃ | 350～400℃ | 400～450℃
单选 | 一般 | 型钢的合理下料方法为（ ）。 | C | 冲切 | 瓦切 | 锯切 | 手工切
单选 | 一般 | 焊接变形基本都是由于（ ）引起的。 | C | 弯曲变形 | 扭曲变形 | 焊缝的纵向收缩和横向收缩 | 热收入
单选 | 一般 | 可做为评定钢材焊接性的一个考核指标的是（ ）。 | B | 含碳量 | 碳当量 | 含锰量 | 含铬量
单选 | 一般 | 平焊缝、立焊缝、横焊缝、仰焊缝四种形式是按焊缝的（ ）分类的。 | B | 结构形式 | 空间位置 | 焊缝的断续状况 | 连接状况
单选 | 一般 | 厚板埋弧焊经常采用窄间隙焊接方法，窄间隙焊坡口角度一般是（ ）。 | C | 小于5° | 小于10° | 小于3° | 小于8°
单选 | 一般 | 在防止结构件焊接变形方法中，刚性固定法仅适用于（ ）的材料。 | A | 低碳钢 | 中碳钢 | 合金钢 | 高碳钢
单选 | 一般 | 下列钢号中，焊接性最差的是（ ）。 | D | Q235 | Q345 | 15MnV | 14MnMONi
单选 | 一般 | 压力容器组焊不应采用（ ）。 | C | 对接 | 角接 | 十字形 | T型
单选 | 一般 | 焊缝余高过高，主要影响（ ）。 | C | 增强焊缝截面降低接头应力 | 外表成型不美观 | 引起应力集中导致接头安全性能下降 | 增大焊接成本
单选 | 一般 | 不同厚度钢板对接时，要求对厚板进行削薄的目的是（ ）。 | B | 便于焊接 | 降低应力集中 | 减小焊接变形 | 防止夹渣
单选 | 一般 | （ ）是描述磁场在空间分布的物理量。 | B | 磁阻 | 磁通 | 磁场 | 磁势
单选 | 一般 | 空气电离后由（ ）组成。 | A | 电子和正离子 | 原子 | 分子 | 中性粒子
单选 | 一般 | 在焊接电弧中阴极发射的电子向（ ）区移动。 | B | 阴极 | 阳极 | 焊件 | 焊条端头
判断 | 简单 | 对于长和大的工件，常采用两边接地线方法来消除或减少磁偏吹。 | A | 正确 | 错误
判断 | 简单 | 使用交流电源时，由于极性的不断更换，所以焊接电弧的磁偏吹要比采用直流电源时严重得多。 | B | 正确 | 错误
判断 | 简单 | 电弧电压增加时，焊缝厚度和余高略有减小。 | B | 正确 | 错误
判断 | 简单 | 采用碱性焊条时，应该用短弧焊接。 | A | 正确 | 错误
判断 | 简单 | 焊条电弧焊护目玻璃的颜色有深浅之分，应根据焊接电压大小及焊接方法进行选用。 | B | 正确 | 错误
判断 | 简单 | 在焊接低碳钢时，常用HJ431配H08A。 | A | 正确 | 错误
判断 | 简单 | 埋弧焊是对氢的敏感性较大的一种焊接方法，氢是埋弧焊时产生气孔和冷裂纹的主要原因。 | A | 正确 | 错误
判断 | 简单 | 扩散焊焊接时焊接温度高于母材熔化温度。 | B | 正确 | 错误
判断 | 简单 | 目前高压电子束焊只能做成固定式，不能做成移动式的。 | A | 正确 | 错误
判断 | 简单 | 点焊广泛用于汽车驾驶室、金属车厢腹板、压力容器产品的焊接。 | A | 正确 | 错误
判断 | 简单 | 电弧中的电子由气体电离和阴极发射提供，而正离子由气体电离和阳极发射提供。 | B | 正确 | 错误
判断 | 简单 | 单位时间，单位电流时熔化金属的质量称为熔化速度。 | B | 正确 | 错误
判断 | 简单 | 熔滴的温度升高，会降低金属熔滴表面的张力系数。 | A | 正确 | 错误
判断 | 简单 | 当金属的表面附有氧化物时，其电子的逸出功会减小。 | A | 正确 | 错误
判断 | 简单 | 负离子是一种带电粒子，所以电弧中形成的负离子有助于提高电弧的稳定性。 | B | 正确 | 错误
判断 | 简单 | 电子从金属表面逸出时要带走能量，对金属表面会产生冷却作用。 | A | 正确 | 错误
判断 | 简单 | 电弧中的物质主要以一次电离为主，所以第一电离能高的物质都较难电离，使电弧难以引燃。 | A | 正确 | 错误
判断 | 简单 | 电弧是一种导电现象，所以它的导电过程和规律与金属相同。 | B | 正确 | 错误
判断 | 简单 | 短路过渡是自由过渡的一种形式。 | B | 正确 | 错误
判断 | 简单 | 筒体内环缝焊接时，最好在背面垫上焊剂垫焊接。 | A | 正确 | 错误
判断 | 简单 | 烧结焊剂适合于合金钢的焊接，但它比熔炼焊剂更容易吸潮。 | A | 正确 | 错误
判断 | 简单 | 埋弧焊接电流大，熔池存在时间长，所以冶金反应充分，不易产生缺陷。 | A | 正确 | 错误
判断 | 简单 | 装配间隙越大，熔深也越大，所以底层若间隙过大，就容易焊穿。 | A | 正确 | 错误
判断 | 简单 | 为提高焊接效率，采用较大的熔深，同时有利于防止出现气孔和裂纹等缺陷。 | B | 正确 | 错误
判断 | 简单 | 埋弧焊用熔炼焊剂时，焊缝的含碳量只会烧损不会增加，减少的量由合金元素来补充。 | A | 正确 | 错误
判断 | 简单 | 与采用牌号的旧国标相比，新国标用型号表示焊剂。由于相配的焊丝不同，有可能出现同一种焊剂有不同表示型号的情况。 | A | 正确 | 错误
判断 | 简单 | 熔炼焊剂合金含量低、能耗高，对资源的浪费严重，所以焊剂的发展方向是用非熔炼焊剂（如烧结焊剂）取代熔炼焊剂。 | A | 正确 | 错误
判断 | 简单 | CO2 +O2焊的好处主要是焊接效率高，主要用于焊接有色金属。 | B | 正确 | 错误
判断 | 简单 | 二氧化碳气体保护焊由于CO2的氧化性，提高了抗锈能力。 | A | 正确 | 错误
判断 | 简单 | CO2焊不锈钢时，由于会引起焊缝增碳，所以效果不好。 | A | 正确 | 错误
判断 | 简单 | 药芯焊丝CO2焊比实芯焊丝CO2焊的熔敷效率低，但焊接的综合成本比实芯焊丝焊接要低些。 | B | 正确 | 错误
判断 | 简单 | GMAW用药芯焊丝焊接，如被焊金属相同，采用不同的保护气体时，其药芯焊丝原则上可以相互代用，即变更保护气体时可以不变换焊丝，而是使用同一种焊丝。 | B | 正确 | 错误
判断 | 简单 | 通常，酸性渣系的药芯焊丝也能获得较低的焊缝含氢量，可以达到低氢型焊条的水平。 | A | 正确 | 错误
判断 | 简单 | CO2焊机气路系统中的预热器可以去除CO2中含有的水分。 | B | 正确 | 错误
判断 | 简单 | 熔化极氩弧焊在氩气中加入少许氧化性气体能够抑制电弧的飘摆。 | A | 正确 | 错误
判断 | 简单 | 由于气体成分和配比可以灵活调节，适应范围广，所以，MAG焊比MIG更有发展前途。 | A | 正确 | 错误
判断 | 简单 | MAG焊通常可用粗氩，而不必用精氩。 | A | 正确 | 错误
判断 | 简单 | 气体保护焊接为获得最佳保护效果，在气流量增加时喷嘴孔径应相应减小。 | B | 正确 | 错误
判断 | 简单 | 钨极氩弧焊主要用于打底焊、有色金属以及厚大焊件的焊接。 | B | 正确 | 错误
判断 | 简单 | 与其它焊接方法一样，钨极氩弧焊也可以直接在焊件的坡口面内接触引弧。 | B | 正确 | 错误
判断 | 简单 | 钨极氩弧焊由于没有冶金反应，所以焊前清理要求严格。 | A | 正确 | 错误
判断 | 简单 | 钨极氩弧的弧长对电弧电压的影响较小，所以焊接时可以用较长的电弧。 | B | 正确 | 错误
判断 | 简单 | 氩气较难电离，但氩弧引燃后，较低的电弧电压即可维持电弧稳定燃烧。 | A | 正确 | 错误
判断 | 简单 | 电极斑点力总是阻碍熔滴过渡，使CO2电弧焊的飞溅增大。 | A | 正确 | 错误
判断 | 简单 | 气体保护电弧焊时，焊缝的线能量是熔宽与熔深的比值。 | B | 正确 | 错误
判断 | 简单 | 热裂纹是焊件再次加热而产生的裂纹,因而不是电弧焊焊缝的成形缺陷。 | B | 正确 | 错误
判断 | 简单 | 熔化极惰性气体保护焊时，可采用短路过渡、滴状过渡等熔滴过渡方式。 | A | 正确 | 错误
判断 | 简单 | 焊条电弧焊采用直流电焊接时，电弧磁偏吹的方向与电弧极性有关。 | A | 正确 | 错误
判断 | 简单 | 交流电弧焊时，电弧的刚直性也是由电弧自身磁场所造成的。 | A | 正确 | 错误
判断 | 简单 | 当一台弧焊电源的空载电压或工作电压不够用时，可把多台电源并联起来使用。 | B | 正确 | 错误
判断 | 简单 | 由于窄间隙焊的装配间隙窄，故需采用具有良好脱渣性的熔炼焊剂。 | A | 正确 | 错误
判断 | 简单 | 电子亲和能大的元素，形成负离子的倾向大,因而易使电弧稳定性降低。 | A | 正确 | 错误
判断 | 简单 | 药芯焊丝电弧焊是一种气渣联合保护的焊接方法。 | A | 正确 | 错误
判断 | 简单 | 当焊件结构较复杂，要求抗裂性能好时，应选用酸性焊条。 | B | 正确 | 错误
判断 | 简单 | 根据设计和工艺需要，在焊件的待焊部位加工出一定几何形状的沟槽，称为坡口。 | A | 正确 | 错误
判断 | 简单 | 仰焊时，为便于操怍，保证焊件质量，应采用较小的焊条直径和焊接电流。 | A | 正确 | 错误
判断 | 简单 | 当焊件结构较复杂，要求抗裂性能好时，应选用酸性焊条。 | A | 正确 | 错误
判断 | 简单 | 焊接时接头根部未熔透的现象称为未熔合。 | B | 正确 | 错误
判断 | 简单 | 电弧焊电源为下降外特性，即电源电压随电流减小而迅速下降。 | B | 正确 | 错误
判断 | 简单 | 在焊接过程中，焊件上的各点在不同的时间下，有不同的温度，因此产生不同的热膨胀及冷缩，加上焊间各点的相互牵制、约束，从而导致焊接产生复杂的内应力及变形。 | A | 正确 | 错误
判断 | 简单 | 减小内应力的措施：①预热②合理的焊接顺序，收缩量最大的焊缝先焊，尽可能考虑焊缝能自由收缩③控制角焊缝厚度④避免十字接头。 | A | 正确 | 错误
判断 | 简单 | 能够正确发现缺陷大小和形状的探伤方法是超声波探伤和着色检验共同进行。 | B | 正确 | 错误
判断 | 简单 | 焊接热输入仅与焊接电流和电弧电压有关，而与焊接速度无关。 | B | 正确 | 错误
判断 | 简单 | 采用较小的焊接热输入，有利于减轻接头的应变脆化程度。 | A | 正确 | 错误
判断 | 简单 | 在焊接过程中，碳是一种良好的脱氧剂，所以焊芯中含碳量越高越好。 | B | 正确 | 错误
判断 | 简单 | 用高锰高硅焊剂配合低锰焊丝进行自动埋弧焊时，向焊缝渗合金的途径主要是通过焊剂过渡。 | A | 正确 | 错误
判断 | 简单 | 低氢型焊条，使用前必须在150～250℃温度下烘干两小时，保温一小时后再用。 | B | 正确 | 错误
多选 | 复杂 | 熔化极电弧焊熔滴过渡形式主要有（ ）。 | ABCD | 短路过渡 | 滴状过渡 | 喷射过渡 | 渣壁过渡
多选 | 复杂 | 电弧焊按工艺特点可分为（ ）。 | ABCD | 点焊 | 缝焊 | 凸焊 | 对焊
多选 | 复杂 | 阴极电子的发射类型有（ ）。 | ABCD | 热发射 | 场致发射 | 光发射 | 离子碰撞发射
多选 | 复杂 | 根据所用电极形状的不同，电渣焊可分为（ ）。 | ABCD | 丝极电渣焊 | 板极电渣焊 | 熔嘴电渣焊 | 管极电渣焊
多选 | 复杂 | 焊条电弧焊设备主要有（ ）。 | AB | 弧焊电源 | 焊钳 | 焊机 | 焊枪
多选 | 复杂 | 埋弧焊设备主要有（ ）。 | ABCD | 弧焊电源 | 控制箱 | 小车 | 送丝机构
多选 | 复杂 | 弧焊电源的分类主要有（ ）。 | ABCD | 交流弧焊电源 | 直流弧焊电源 | 脉冲弧焊电源 | 逆变式弧焊电源
多选 | 复杂 | 弧焊电源控制技术主要有（ ）。 | ABCD | 机械式控制 | 电磁式控制 | 电子式控制 | 数字式控制
多选 | 复杂 | 交流电弧在本质上与直流电弧相同，但有如下特点（ ）。 | ABC | 电弧周期性的熄灭与引燃 | 电弧电压和电流波形发生畸变 | 热惯性作用比较明显 | 容易出现火花
多选 | 复杂 | 对于弧焊电源，从弧焊工艺角度来说，应满足以下要求（ ）。 | ABCD | 保证引弧容易 | 保证电弧稳定 | 保证焊参数稳定 | 具有足够宽的焊接参数调节范围
多选 | 复杂 | 气体放电的形式有（ ）。 | ABC | 暗放电 | 辉光放电 | 电弧放电 | 高压放电
多选 | 复杂 | 电离的分类主要有（ ）。 | ABC | 热电离 | 场致电离 | 光电离 | 高压电离
多选 | 复杂 | 电弧的区域组成有哪几部分（ ）。 | ABC | 阴极区 | 阳极区 | 弧柱 | 电流区
多选 | 复杂 | 焊接电弧力主要包括哪些力（ ）。 | ABC | 电磁收缩力 | 等离子流力 | 斑点压力 | 排斥力
多选 | 复杂 | 带电离子的产生方式有（ ）。 | ABCD | 场发射 | 场电离 | 热发射 | 碰撞发射
多选 | 复杂 | 影响焊接电弧稳定性的因素有（ ）。 | ABCD | 焊接电源 | 焊条药皮或焊剂 | 焊接电流 | 磁偏吹
多选 | 复杂 | 手工电弧焊时，与电流在焊条上产生的电阻热有关的是（ ）。 | ABC | 焊条长度 | 焊条金属的电阻率 | 电流强度 | 药皮类型
多选 | 复杂 | 焊条电弧焊的特点主要有（ ）。 | ABCDE | 操作灵活 | 待焊接头装配要求低 | 可焊金属材料广 | 焊接生产率低 | 焊缝质量依赖性强
多选 | 复杂 | 焊接工艺参数主要有（ ）。 | ABCDEF | 焊条直径 | 焊接电流 | 电弧电压 | 焊接速度 | 电源种类和极性 | 焊接层数
多选 | 复杂 | 埋弧焊的优点有（ ）。 | ABCD | 焊接生产率高 | 焊缝质量好 | 焊接成本较低 | 劳动条件好
多选 | 复杂 | 埋弧焊的缺点有（ ）。 | ABCD | 难以在空间位置施焊 | 对焊件装配质量要求高 | 不适合焊接薄板 | 不适合焊接短焊缝
多选 | 复杂 | 埋弧焊的焊丝根据成分和用途可分为（ ）。 | ABC | 碳素结构钢焊丝 | 合金结构钢焊丝 | 不锈钢焊丝 | 高强钢焊丝
多选 | 复杂 | 埋弧焊的焊剂按照制造方法可分为（ ）。 | ABC | 熔炼焊剂 | 烧结焊剂 | 粘结焊剂 | 电弧焊剂
多选 | 复杂 | 对于对接接头单面焊，埋弧焊方法有哪几种（ ）。 | ABC | 焊剂铜衬垫法 | 水冷滑块式铜衬垫法 | 热固化焊剂衬垫法 | 混合焊剂衬垫法
多选 | 复杂 | 对于对接接头双面焊，埋弧焊方法有哪几种（ ）。 | ABCDE | 悬空双面焊法 | 焊剂垫双面焊法 | 临时工艺衬垫双面焊法 | 焊条电弧焊封底双面焊法 | 多层双面焊法
多选 | 复杂 | 二氧化碳气体保护焊产生的气孔问题主要有（ ）。 | ABC | 一氧化碳气孔 | 氢气孔 | 氮气孔 | 氧气孔
多选 | 复杂 | TIG焊的保护气体一般分为（ ）。 | ABCD | 氩气 | 氦气 | 氩氦混合气体 | 氩氢混合气体
多选 | 复杂 | TIG焊电极的作用主要有（ ）。 | ABC | 导通电流 | 引燃电弧 | 维持电弧稳定燃烧 | 产生熔敷金属
多选 | 复杂 | 市场上的钨极主要有（ ）。 | ABCD | 纯钨 | 钍钨 | 铈钨 | 镧钨
多选 | 复杂 | TIG焊机根据电源类型可分为（ ）。 | ABCD | 直流TIG焊机 | 交流TIG焊机 | 脉冲TIG焊机 | 交直流两用TIG焊机
多选 | 复杂 | TIG焊机的组成部分有（ ）。 | ABCDE | 弧焊电源 | 控制箱 | 焊炬 | 水冷系统 | 供气系统
多选 | 复杂 | 根据脉冲频率范围，脉冲TIG焊可分为（ ）。 | ABC | 高频脉冲TIG焊 | 中频脉冲TIG焊 | 低频脉冲TIG焊 | 混合脉冲TIG焊
多选 | 复杂 | 熔化极氩弧焊的优点有（ ）。 | ABCD | 适用范围广 | 生产率较高 | 焊接变形小 | 焊接变形易于实现自动化
多选 | 复杂 | 熔化极氩弧焊的熔滴过渡方式主要有哪几种（ ）。 | ABCDE | 短路过渡 | 大滴过渡 | 射流过渡 | 亚射流过渡 | 脉冲射流过渡
多选 | 复杂 | 熔化极氩弧焊中大滴过渡的特点主要有（ ）。 | ABCD | 熔滴尺寸较大，直径大于焊丝直径 | 以重力加速度过渡 | 电弧不稳定，易出现融合不良，未焊透 | 余高过高
多选 | 复杂 | 熔化极氩弧焊中喷射过渡的特点主要有（ ）。 | ABCD | 熔滴尺寸较小，直径小于焊丝直径 | 过渡加速度远大于重力加速度的加速度 | 沿焊丝轴线向熔池过渡 | 焊接不同的材料时，喷射过渡的形态是不同的
多选 | 复杂 | 熔化极氩弧焊对铝及其合金进行焊接时，采用氩气氦气混合气体做保护气体，其特点是（ ）。 | ABCD | 电弧稳定，飞溅小 | 温度高，熔透能力大 | 焊缝成形好 | 随着氦含量的增大，飞溅增大
多选 | 复杂 | 二氧化碳气体保护焊的优点主要有（ ）。 | ABCDE | 焊接成本低 | 焊缝质量好 | 生产效率高 | 适用范围广 | 便于实现自动化
多选 | 复杂 | 二氧化碳气体保护焊的熔滴过渡方式主要有（ ）。 | ABCD | 大滴排斥过渡 | 短路过渡 | 细颗粒过渡 | 混合过渡（短路过渡+颗粒过渡）
多选 | 复杂 | 二氧化碳气体保护焊产生飞溅的原因有哪几种（ ）。 | ABCD | 短路过渡时的爆破力 | 大滴排斥过渡时的斑点力偏离焊丝轴线 | 细颗粒过渡时的气刨爆破力 | 串弧引起的飞溅
多选 | 复杂 | 二氧化碳气体保护焊防止飞溅产生的措施有（ ）。 | ABCD | 在气体中加入少量氩气 | 对于短路过渡电弧焊，在焊接回路中加入一个适当的电感 | 对于短路过渡电弧焊，采用电波流形控制法 | 采用活化焊丝或药芯焊丝
多选 | 复杂 | 关于等离子弧焊，等离子弧的类型主要有（ ）。 | ABC | 非转移型电弧 | 转移型电弧 | 联合型电弧 | 脉冲电弧
多选 | 复杂 | 等离子弧焊的缺点有（ ）。 | ABCD | 可焊厚度有限，一般在25mm以下 | 焊枪及控制线路较复杂 | 喷嘴的使用寿命较低 | 焊接参数较多，对焊接操作人员的技术水平要求较高
多选 | 复杂 | 等离子弧焊的带电粒子流在运动过程中受到哪几种压缩效应的作用（ ）。 | ABC | 机械压缩效应 | 热压缩效应 | 磁压缩效应 | 电流压缩效应
多选 | 复杂 | 根据碳当量的高低，钢材焊接性能可分为哪几种（ ）。 | ABC | 碳当量小于0.4%，钢材塑性好，钢的脆硬和冷裂倾向不大，焊接性良好 | 碳当量在0.4%至0.6%之间，钢材塑性下降，脆硬倾向明显，焊接性较差 | 碳当量大于0.6%，钢材塑性低，脆硬倾向强，焊接性很差 | 碳当量不影响钢材焊接性能
多选 | 复杂 | 短路过渡的过程主要经过哪些阶段（ ）。 | ABCD | 电弧燃烧形成熔滴 | 熔滴长大并与熔池短路息弧 | 液桥缩颈而断开过渡 | 电弧复燃
多选 | 复杂 | 铸铁的焊接特点主要有（ ）。 | ABCD | 熔合区易产生白口组织 | 易产生裂纹 | 易产生气孔 | 熔池金属容易流失
多选 | 复杂 | 熔滴上的作用力主要有哪些（ ）。 | ABCDE | 重力 | 表面张力 | 电弧力 | 熔滴爆破力 | 电弧的气体吹力
多选 | 复杂 | 半自动CO2焊的送丝方式有哪几种（ ）。 | ABC | 推丝式 | 拉丝式 | 推拉式 | 嵌入式
多选 | 复杂 | 药芯焊丝CO2焊的优点有哪些（ ）。 | ABCDE | 焊接生产率高 | 飞溅少 | 成形美观 | 焊接适应性强 | 抗气孔能力强
多选 | 复杂 | 药芯焊丝CO2焊的缺点有哪些（ ）。 | ABCD | 焊丝制造比较复杂 | 焊丝成本高 | 焊丝外表容易锈蚀 | 送丝困难，对送丝机要求高
多选 | 复杂 | 采用混合气体焊接比采用单一气体焊接有哪些优点（ ）。 | ABCD | 混合气体焊接一般成本较低 | 可获得不同的熔滴过渡形式 | 改善焊缝的成形 | 提高生产效率
多选 | 复杂 | 熔化极惰性气体保护焊主要的工艺参数主要有哪些（ ）。 | ABCDEF | 焊丝直径 | 焊接电流 | 电弧电压 | 焊接速度 | 保护气流量 | 喷嘴直径
多选 | 复杂 | 脉冲熔化极惰性气体保护焊有何特点（ ）。 | ABCD | 具有很宽的焊接参数调节范围 | 可以精确控制电弧的能量 | 适合焊接薄板 | 适合全位置焊
多选 | 复杂 | 短路过渡的特点有哪些（ ）。 | ABCD | 焊接电流（平均值）较小 | 焊接速度快 | 对焊件热输入低而且电弧短 | 减小焊接变形
多选 | 复杂 | 射流过渡的特点有哪些（ ）。 | ABCD | 焊接过程稳定 | 飞溅少，焊缝成形质量好 | 电弧稳定，对保护气流的扰动作用小 | 电弧功率大，热流集中，对焊件熔透能力强
多选 | 复杂 | MIG焊的缺点有（ ）。 | ABCD | 成本高，价格贵 | 表面清理要求严格 | 不适合野外焊接 | 设备复杂
多选 | 复杂 | 与TIG焊相比，等离子弧焊的热源特性有哪些特点（ ）。 | ABCD | 温度高，能量密度大 | 等离子弧的稳定性、刚直性增大 | 小电流电弧更加稳定 | 电弧的扩散角更小
多选 | 复杂 | 不选用纯Ar作保护气体而选用Ar+CO2或Ar+O2或Ar+O2+CO2的原因有哪些（ ）。 | ABC | 利用纯Ar焊接时易产生指状熔深，加入适量的O2及/或CO2可有效地防止指状熔深 | 利用纯Ar焊接时，熔池金属的表面张力大，易产生气孔，焊缝金属润湿性差，易产生咬边缺陷，加入适量的O2及/或CO2可有效地较低熔池金属表面张力，改善焊缝成形 | 利用纯Ar焊接时，电弧阴极斑点不稳定，易产生飘弧现象，加入O2及/或CO2后，可在熔池表面形成一层氧化膜，稳定阴极斑点，进而使电弧稳定，而形成的氧化膜又不断破碎掉 | 纯Ar的设备操作最复杂
多选 | 复杂 | 利用CO2焊焊接低碳钢时，如错用用埋弧焊焊丝（H08A），会造成哪些后果（ ）。 | ABC | 焊缝中合金元素Si、Mn含量低；焊缝机械性能差 | 严重飞溅 | CO气孔 | 无法焊接成形
多选 | 复杂 | 焊接低碳刚及低合金钢时可选用CO2气体，原因有哪些（ ）。 | ABCD | 熔透能力大 | 熔敷速度快 | 对H气孔不敏感 | 成本低
多选 | 复杂 | 用TIG焊焊接除Al、Mg及其合金以外的金属时通常使用直流正极性接法，其主要原因有（ ）。 | ABCD | 这些金属的表面不存在难熔的氧化物，无须阴极雾化作用 | 工件为阳极，工件接受电子轰击时所释放的大量动能和位能，转变为热能，因此焊缝窄而深，生产率高，工件变形小 | 钨极上接受正离子的轰击时放出的热量小，且钨极发射电子时消耗热量，因此钨极上产热少、不易过热 | 与直流反极性相比。同样板厚可采用直径较小的钨极，电弧稳定
多选 | 复杂 | 钢焊丝MIG焊时其射流过渡临界电流的影响因素有哪些（ ）。 | ABCD | 焊丝直径越大，临界电流越大 | 电阻率越大，临界电流越小 | 干伸长度越大，临界电流越小 | 保护气体种类，Ar气中加入CO2后，临界电流增大，加入O2的量低于5%时，临界电流减小，大于5%时临界电流增大
多选 | 复杂 | 电弧固有自调节作用与一般自调节作用有何相同点（ ）。 | ABC | 均通过弧长变化时引起的熔化速度的变化来调节弧长，也就是说均以熔化速度作为调节量 | 均采用等速送丝 | 均适用于细丝 | 均存在于任何金属的任何熔化极电弧焊中
多选 | 复杂 | 电弧力中的斑点力的来源有哪些（ ）。 | ABC | 蒸发反力，由于斑点处的电流密度很大，温度很高，此处强烈蒸发，金属蒸汽导致蒸发反力 | 带电粒子的撞击力，由于电流从斑点进入电极，斑点的电流密度很大，受到大量带电粒子的撞击 | 电流通过斑点时，在熔滴或熔池中形成锥形导电区，电磁收缩力形成一轴向分力，该分力亦构成斑点 | 粒子之间的排斥力
多选 | 复杂 | 采用低频脉冲（0.1~15Hz）时，TIG焊的工艺特点有哪些（ ）。 | ABCD | 电弧稳定 | 电弧线能量低这有利于缩小热影响区及焊接变形 | 易于控制焊缝成形焊接熔池凝固速度快，高温停留时间短，所以既能保证一定熔深，又不易产生过热、流淌或烧穿现象，有利于实现不加衬垫的单面焊双面成形及全位置焊接 | 焊缝质量好
多选 | 复杂 | 采用高频脉冲（10~20 kHz）时，TIG焊的工艺特点有哪些（ ）。 | ABCD | 电磁收缩效应增加，电弧刚性增大，高速焊时可避免因阳极斑点的粘着作用而造成的焊道弯曲或不连续现象 | 电弧压力大，电弧熔透能力增大 | 熔池受到超声波振动，其流动性增加，焊缝的物理冶金性能得以改善，有利于焊缝质量的提高 | 在较大的焊接速度下，能够保证焊道连续、不产生咬边和背面成形不良等缺陷
多选 | 复杂 | 关于熔化速度的影响因素，以下说法正确的是（ ）。 | ABCD | 焊接电流越大，熔化速度越大 | 电弧电压较大时电压对熔化速度无影响，电弧电压较小时，随着电弧电压的减小，熔化速度（系数）增大 | 焊丝接正极时熔化速度较小，焊丝接负极时熔化速度较大 | 焊丝接正极时保护气体对熔化速度无影响，焊丝接负极时，在Ar弧中加入CO2或O2可增大熔化速度 | 焊丝直径越小或电阻率越大或伸出长度越长，熔化速度越大
多选 | 复杂 | 利用熔化极气体保护焊进行全位置焊接可选择哪些焊接方法（ ）。 | ABC | 短路过渡MIG焊 | 短路过渡CO2焊 | 脉冲控制MIG焊 | 埋弧焊
多选 | 复杂 | 熔化极气体保护焊根据保护气体可分为（ ）。 | ABC | 惰性气体保护焊 | 混合气体保护焊 | 二氧化碳气体保护焊 | 氢气气体保护焊
多选 | 复杂 | 熔化极气体保护焊中气体保护遵循的原则有（ ）。 | ABC | 对焊缝性能无害原则 | 改善工艺技术水平原则 | 提高焊缝质量原则 | 低成本原则
多选 | 复杂 | 焊缝起皱的解决办法有哪些（ ）。 | ABC | 减小焊接电流，减小电弧力 | 压低电弧，减小阴极斑点的活动区 | 加强气体保护，防止弧坑金属与工件表面金属氧化、氮化 | 提供焊工水平
多选 | 复杂 | 有关手工电弧焊之叙述，正确的是（ ）。 | ACD | 交流或直流电都适用 | 交流电容易产生偏弧 | 直流电较适合薄板焊接 | 直流电较易维持短电弧
多选 | 复杂 | 下列哪些是熔化极焊接方法（ ）。 | ACD | SMAW | GTAW | SAW | GMAW
多选 | 复杂 | 下列哪些焊接方法需要气体保护（ ）。 | ABC | GTAW | GMAW | EGW | SAW
多选 | 复杂 | 焊缝中的含氢量是造成冷裂原因之一，而降低焊缝含氢量的方法有（ ）。 | ABC | 选用低氢焊条 | 焊条烘干 | 工件表面清洁 | 焊工有证就行
多选 | 复杂 | 下列哪些工艺会在焊缝中形成夹渣（ ）。 | ACD | 手工电弧焊 | 等离子焊 | 药芯焊丝CO2焊 | 埋弧焊
多选 | 复杂 | 下列叙述，哪些是错误的（ ）。 | BCD | 钢材碳当量越高，冷裂敏感性越高 | 焊道氫含量越低，冷裂敏感性越高 | 焊件拘束越高，冷裂敏感性越低 | 钢材碳当量越高，冷裂敏感性越低
多选 | 复杂 | 焊接缺陷可能发生的位置在哪？ | ABC | 母材 | 热影响区 | 焊道 | 结构变形区
多选 | 复杂 | 有关焊道热裂之叙述，正确的是（ ）。 | ACD | 高焊速比低焊速更容易引起焊导热裂纹 | 母材厚度增加有降低焊道热裂纹倾向 | 凸形焊道形态对热裂纹有较佳抵抗性 | 提高焊道宽深比会提高热裂敏感性