## Sheet1
题型 | 难度 | 题干 | 答案 | A | B | C | D | E | F | 说明及依据
多选 | 复杂 | 调节焊接应力的主要措施有（ ）。 | ABC | 设计措施 | 工艺措施 | 热处理措施 | 火工措施
多选 | 复杂 | 火焰加热矫正法常用的加热方式有（ ）。 | ABC | 点状加热 | 线状加热 | 三角形加热 | 条形加热
多选 | 复杂 | 焊接变形基本形式有（ ）。 | ABCDE | 弯曲变形 | 波浪变形 | 扭曲变形 | 收缩变形 | 角变形
多选 | 复杂 | 焊接结构生产中常见的测量项目有（ ）。 | ABCDE | 线性尺寸的测量 | 平行度测量 | 垂直度测量 | 同轴度测量 | 角度测量
多选 | 复杂 | 钢材经常用于矫正的方法有（ ）。 | ABCD | 手工矫正法 | 机械矫正法 | 火焰加热矫正 | 高频热点矫正
多选 | 复杂 | 焊接接头按照焊接方法不同，可分为（ ）。 | ABC | 熔焊接头 | 压力焊接头 | 钎焊接头 | 塞焊接头
多选 | 复杂 | 角焊缝按照截面形状可分为（ ）。 | ABCD | 平角焊缝 | 凹角焊缝 | 凸角焊缝 | 不等腰角焊缝
多选 | 复杂 | 在焊接接头中应力集中产生的主要原因有（ ）。 | ABC | 焊缝缺陷 | 焊缝外形不合理 | 接头设计不合理 | 焊工水平差
多选 | 复杂 | 焊接结构的生产通常由（ ）组成。 | ABCD | 生产前的准备 | 金属加工或零部件的制作 | 装配焊接 | 成品加工、检查验收和包装出厂
多选 | 复杂 | 在焊接结构生产中，选择合理的装配-焊接顺序很关键，目前，装配-焊接顺序类型有（ ）。 | ABC | 整装整焊 | 分部件装配焊接 | 随装随焊 | 对称装焊
多选 | 复杂 | 焊接生产线类型有（ ）。 | ABC | 刚性焊接生产线 | 柔性焊接生产线 | 介于二者之间的过渡型生产线 | 复杂件焊接生产线
多选 | 复杂 | 焊接变位机械是改变（ ）的空间位置来完成机械化、自动化焊接的各种机械装备。 | ABC | 焊件 | 焊机 | 焊工 | 电源
多选 | 复杂 | 按设计压力分类，压力容器等级有（ ）。 | ABCD | 低压容器 | 中压容器 | 高压容器 | 超高压容器
多选 | 复杂 | 在焊接结构制造的零件加工过程中，机械切割方式主要有（ ）。 | ABCD | 剪切 | 冲切 | 锯切 | 联合冲剪
多选 | 复杂 | 在焊接结构制造的零件加工过程中，热切割方式主要有（ ）。 | ABC | 气体火焰切割 | 等离子弧切割 | 激光切割 | 手工切割
多选 | 复杂 | 在焊接结构生产的转配过程中，根据不同产品、不同生产类型，有不同的装配工艺方法，主要有（ ）。 | ABC | 互换法 | 选配法 | 修配法 | 升级装配法
多选 | 复杂 | 焊接接头是由（ ）组成的 | ABC | 焊缝金属 | 熔合区 | 热影响区 | 辐射区
多选 | 复杂 | 焊接接头的基本形式有（ ）。 | ABCD | 对接接头 | 搭接接头 | T型接头 | 角接接头
多选 | 复杂 | 产生应力腐蚀的主要条件有（ ）。 | ABC | 特定成分及组织的金属 | 特定的环境 | 足够大的压力 | 一定的时间
多选 | 复杂 | 压弯成型时，材料的弯曲变形方式主要有（ ）。 | ABC | 自由弯曲 | 校正弯曲 | 接触弯曲 | 焊接弯曲
多选 | 复杂 | 装配夹具按其动力来源可分为（ ）。 | ABCD | 手动 | 气动 | 液压 | 磁力
多选 | 复杂 | 按所使用的装配工具（或定位方式）分类，装配方法可分为（ ）。 | ABCD | 划线定位装配法 | 定位器定位装配法 | 胎夹具定位装配法 | 利用安装孔定位装配法
多选 | 复杂 | 下列哪些属于焊接结构工艺过程设计的内容（ ）。 | ABC | 确定各产品零部件加工方法 | 确定产品的合格生产过程 | 计算产品的工艺定额 | 制定出焊后检验标准
多选 | 复杂 | 焊接应力按产生的原因可分为（ ）。 | ABC | 热应力 | 相变应力 | 塑变应力 | 残余应力
多选 | 复杂 | 按工艺用途不同分类，压力容器可分为（ ）。 | ABCD | 反应压力容器 | 换热压力容器 | 分离压力容器 | 存储压力容器
多选 | 复杂 | 焊接梁的组成形式有（ ）。 | ABC | 利用钢板焊成板焊结构梁 | 利用型钢焊成型钢结构梁 | 利用钢板和型钢焊接成组合梁 | 利用铸钢焊接成复杂结构梁
多选 | 复杂 | 选择焊缝坡口形式通常要考虑哪些因素（ ）。 | ABCD | 可焊到性或便于施焊 | 节省焊接材料 | 坡口便于加工 | 焊接变形小
多选 | 复杂 | 焊接应力与变形产生的原因有（ ）。 | ABCD | 焊件受热不均匀 | 焊缝金属的收缩 | 金相组织的变化 | 焊件刚性与约束
多选 | 复杂 | 焊接会改变材料性能，使焊接接头附近变为焊接不均匀体，主要包括（ ）。 | ABCD | 几何不均匀体 | 力学不均匀体 | 化学不均匀体 | 金相组织不均匀体
多选 | 复杂 | 获得优质焊接结构的方法有（ ）。 | ABCDEF | 合理的结构设计 | 正确的材料选择 | 合适的焊接设备 | 正确的焊接工艺 | 良好的焊接技艺 | 必要的质量检测
多选 | 复杂 | 疲劳断裂的过程一般可分为（ ）。 | ABC | 初始疲劳裂纹 | 裂纹稳定扩展 | 断裂 | 构件受力疲劳
多选 | 复杂 | 从焊接工艺上分析，哪些因素影响着焊缝收缩量（ ）。 | ABCD | 随焊缝的长度增加，收缩量大 | 对接焊缝的横向收缩比角焊缝的横向收缩量大 | 连续焊缝比间断焊缝的收缩量大 | 多层焊时，第一层焊缝引起的收缩量最大
多选 | 复杂 | 关于焊接结构的特点，以下哪些说法是正确的（ ）。 | ABCD | 焊接结构具有整体性，是刚性连接 | 焊接接头的化学成分不均匀 | 焊接结构中普遍存在残余应力和变形 | 焊接缺陷降低了结构强度
多选 | 复杂 | 焊接工艺评定常规性能检测项目有（ ）。 | ABCDE | 焊缝外观检验 | 力学性能检验 | 金相检验 | 射线探伤 | 断口检验
多选 | 复杂 | 防止焊接变形的工艺措施有（ ）。 | ABCDE | 反变形 | 刚性固定 | 冷却法 | 选用合理的焊接方法 | 采用合理的装配焊接顺序
多选 | 复杂 | 消除或减小焊接残余应力的方法有（ ）。 | ABCDE | 热处理法 | 机械拉伸法 | 温差拉伸法 | 捶击焊缝 | 震动法
多选 | 复杂 | 提高工件疲劳强度的措施有（ ）。 | ABCD | 降低应力集中 | 调整残余应力 | 改善材料的力学性能 | 采用特殊的保护措施
多选 | 复杂 | 为较小焊接应力和变形，选择焊接结构工艺时应注意（ ）。 | ABCDE | 尽可能减少焊缝数量和焊缝的填充金属量 | 尽可能选用对称的构件截面和焊缝位置 | 尽可能减小焊缝截面尺寸 | 采用合理的装配顺序 | 尽量避免焊缝相交
多选 | 复杂 | 放样方法一般分为（ ）。 | ABC | 实体放样 | 展开放样 | 光学放样 | 手工放样
多选 | 复杂 | 一般的剪床分为那几种形式（ ）。 | ABCD | 平口剪床 | 斜口剪床 | 龙门剪床 | 圆盘剪床
多选 | 复杂 | 常用零件的定位方法有哪些（ ）。 | ABCD | 划线定位 | 销轴定位 | 挡铁定位 | 样板定位
多选 | 复杂 | 编工艺规程的步骤有（ ）。 | ABCD | 技术准备 | 产品的工艺过程分析 | 拟定工艺路线 | 编写工艺规程
多选 | 复杂 | 下列哪些不属于焊后残留在焊接结构内部的焊接应力（ ）。 | ABD | 温度应力 | 组织应力 | 残余应力 | 凝缩应力
多选 | 复杂 | 焊接结构相比于铸造结构，优点有（ ）。 | ABCD | 节约材料 | 基本建设投资少，投产快 | 节约能源 | 生产工艺简单，生产周期短
多选 | 复杂 | 结构在外界作用力下的变形通常分为（ ）。 | ABC | 自由变形 | 外观变形 | 内部变形 | 焊接变形小
多选 | 复杂 | 以下焊接缺陷对疲劳强度的影响，说法正确的有（ ）。 | ABCD | 表面缺陷比内部缺陷影响大 | 与作用力方向垂直的面状缺陷比其他缺陷的影响大 | 位于残余拉应力区的缺陷比残余压应力区的影响大 | 位于应力集中区的缺陷比在均匀应力场中同样缺陷的影响大
多选 | 复杂 | 下列哪些属于焊接缺陷中的平面类缺陷（ ）。 | ABC | 裂纹 | 未焊透 | 未熔合 | 气孔
多选 | 复杂 | 机械加工坡口常用的设备主要有（ ）。 | ABCD | 车床 | 铣床 | 刨边机 | 坡口机
多选 | 复杂 | 角接接头坡口形式主要有（ ）。 | ABCD | I形 | 单边V形 | V形 | K形
多选 | 复杂 | T型接头坡口形式主要有（ ）。 | ABCD | I形 | 单边V形 | K形 | 双U形
多选 | 复杂 | 对接焊缝的坡口形式有（ ）。 | ABCDEF | I形 | V形 | X形 | U形 | 单边U形 | 双U形
多选 | 复杂 | 焊接工艺评定的试件类型主要有（ ）。 | ACD | 板状试件 | 板和管接头试件 | T型接头试件 | 管状试件
多选 | 复杂 | 焊接热参数主要包括（ ）。 | ABC | 预热 | 后热 | 焊后热处理 | 火工加热
多选 | 复杂 | 关于焊接热参数的确定，影响因素主要有（ ）。 | ABCD | 结构的材料 | 焊缝的化学成分 | 焊接方法 | 结构的刚度及应力情况 | 承受载荷的类型 | 焊接环境的温度
多选 | 复杂 | 下列关于各种应力说法正确的是（ ）。 | ABCD | 内应力是在没有外力的条件下平衡于物体内部的应力 | 工作应力是物体内部与外部平衡的应力 | 相变应力是在金属塑性温度以下，由构件上局部相变造成的内应力 | 焊接残余应力是焊接接头和结构焊后，在没有外力作用的条件下，平衡于焊接接头区或结构上的内应力
多选 | 复杂 | 焊缝的工作性质有（ ）。 | ABC | 承担传递全部载荷的工作焊缝 | 固定工件位置的联系焊缝 | 具有上述两种作用的双重焊缝 | 用于破坏性试验的试验焊缝
多选 | 复杂 | 梁的断面形状有（ ）。 | AB | 工字梁 | 箱型梁 | 门字梁 | U型梁
多选 | 复杂 | 焊接结构上焊缝设计的原则主要有（ ）。 | ABCD | 减小焊接变形 | 减少焊接焊缝 | 减轻焊缝载荷 | 合理布置焊缝
多选 | 复杂 | 焊接结构生产中接触到的污染主要有（ ）。 | ABCDEF | 弧光辐射 | 有毒气体 | 粉尘 | 高频电磁场 | 射线 | 噪声
多选 | 复杂 | 球罐的组成部分主要有（ ）。 | ABCDE | 球瓣 | 立柱 | 拉杆 | 底盘 | 梯子
多选 | 复杂 | 球罐的球瓣形式分为（ ）。 | ABC | 橘瓣式 | 足球瓣式 | 混合瓣式 | 柱状式
多选 | 复杂 | 圆柱形容器的组装方法有（ ）。 | AB | 立式装配法 | 卧式装配法 | 斜式装配法 | 混合装配法
多选 | 复杂 | 焊接结构生产前技术准备的主要内容有（ ）。 | ABCD | 对产品的分析和产品图样的焊接工艺审查 | 了解和掌握产品的技术要求 | 选择合理的加工工艺方法 | 进行必要的工艺试验和评定
多选 | 复杂 | 防止和消除加工硬化的措施主要有（ ）。 | ABC | 合理选择加工工艺 | 对产生加工硬化的构件和材料，应用热处理的办法来消除，以恢复和改善钢材的机械性能 | 局部边缘加工硬化可采用再加工的办法加以消除 | 对硬化的位置进行机械矫正
多选 | 复杂 | 影响气割过程的主要因素有（ ）。 | ABCDEF | 预热火焰 | 切割氧 | 切割速度 | 割咀和工件表面的间距 | 钢板温度 | 割咀形状
多选 | 复杂 | 焊接结构生产中夹紧装置由哪几部分组成（ ）。 | ABC | 力源装置 | 中间传力机构 | 夹紧元件 | 工装焊缝
多选 | 复杂 | 焊接结构生产中，关于夹紧装置，如何确定夹紧力方向（ ）。 | ABC | 夹紧力的方向应垂直于主要定位基准面，便与定位又不破坏定位 | 夹紧力的方向应有利于减小工件变形 | 夹紧力的方向应有利于减小夹紧力 | 夹紧力的方向可以随意调整
多选 | 复杂 | 对装焊夹具的设计要求主要有（ ）。 | ABCDEF | 夹紧机构必须有足够的夹紧力 | 夹紧装置必须有足够的刚性 | 应使夹紧装置与工件保持面接触 | 夹紧装置应夹紧迅速且操作方便 | 夹紧装置的结构应是简单、紧凑、省力、安全 | 夹紧装置应有自锁装置，以保证夹紧的可靠性
多选 | 复杂 | 伸缩臂式焊接操作机主要由哪几部分组成（ ）。 | ABCD | 行走小车（双轨式） | 安装在行走小车上的立柱 | 安装在立柱上的滑套 | 安装在滑套里的伸缩臂
多选 | 复杂 | 伸缩臂式焊接操作机有哪几种运动方式（ ）。 | ABCD | 小车行走 | 立柱回转 | 滑套升降 | 横臂伸缩
多选 | 复杂 | 关于伸缩臂式焊接操作机，其横臂伸缩的驱动方式有哪几种（ ）。 | ABCD | 摩擦式 | 齿条式 | 链条式 | 手动式
多选 | 复杂 | 关于压力容器的组成部分筒体，其组合式筒体相比整体式筒体，优点有（ ）。 | ABCD | 同样厚度条件下，比整体式安全性高 | 纵焊缝错开分布，单条焊缝缺陷对整体影响小 | 内外筒体中不同的材料制作，可节省贵重的材料 | 多层容器的厚度不受原材料规格的限制
多选 | 复杂 | 关于放样方法，可展曲面的展开放样方法主要有（ ）。 | ABC | 平行线展开法 | 放射线展开法 | 三角形展开法 | 对称展开法
多选 | 复杂 | 装配工艺过程制定的内容，主要包括（ ）。 | ABC | 零件、组件、部件的装配顺序 | 在各装配工艺工序上采用的装配方法 | 采用何种提高装配质量和生产率的装备、胎夹具和工具 | 装配型材的选择
多选 | 复杂 | 压力容器类型按照总和因素可分为（ ）。 | ABC | Ⅰ类压力容器 | Ⅱ类压力容器 | Ⅲ类压力容器 | Ⅳ类压力容器
多选 | 复杂 | 关于焊接生产中的安全，主要有哪几部分（ ）。 | ABCD | 焊工安全教育和考试 | 建立焊接安全责任制 | 焊接安全操作规程 | 焊接工作场地的组织
多选 | 复杂 | 焊接残余应力的类型主要有（ ）。 | ABC | 沿焊缝长度方向的纵向焊接应力 | 垂直于焊缝方向的横向焊接应力 | 沿厚度方向的焊接应力 | 金属相变应力
多选 | 复杂 | 焊缝的基本形式按空间位置可分为（ ）。 | ABCD | 俯焊缝 | 横焊缝 | 立焊缝 | 仰焊缝
多选 | 复杂 | 下列叙述，正确的说法有（ ）。 | ABD | 热输入量大容易造成较宽的热影响区 | 热输入量大的焊接会使冷却较缓慢 | 热输入量与焊接电压成正比而与焊接电流成反比 | 热输入量过大会因为焊道在高溫停滞的时间较久而容易形成凝固裂纹
多选 | 复杂 | 焊接过程可以产生过多的热量输入，下列哪些改变可以减少热输入（ ）。 | ABCD | 降低电流 | 降低电压 | 焊接速度加快 | 从横向摆动焊道改成直线焊道技术
多选 | 复杂 | 预热的应用有哪些影响（ ）。 | ABCD | 导致热影响区更宽 | 降低热影响区的硬度 | 降低冷却速度 | 减少在热影响区形成马氏体的倾向
单选 | 一般 | 利用气体火焰的热能将工件切割处预热到一定温度后，喷出高速切割氧流，使起燃烧并放出热量实现切割的方法，称为（ ）。 | B | 气刨 | 气割 | 气焊 | 打磨
单选 | 一般 | 焊接工艺评定试件的类型有板状试件、（ ）和T型接头试件。 | B | 板和管接头试件 | 管状试件 | 角接接头试件 | 对接接头试件
单选 | 一般 | 产生焊接应力与变形的因素很多，其中最根本的原因是焊件（ ）。 | B | 焊缝金属的收缩 | 受热不均匀 | 金相组织的变化 | 焊接工艺的不同
单选 | 一般 | 焊缝是构成焊接接头的主体部分，( ）是焊缝的基本形式。 | C | 对接焊缝和搭接焊缝 | 对接焊缝和点焊焊缝 | 对接焊缝和角焊缝 | 对接焊缝和间断焊缝
单选 | 一般 | 对各种焊接结构脆断事故进行分析和研究，发现焊接结构脆断是材料、结构设计和（ ）三方面因素综合作用的结果。 | C | 温度 | 加载速率 | 制造工艺 | 焊工水平
单选 | 一般 | 气割操作时，割嘴与工件表面的距离应保持在（ ）范围内。 | B | 5 -10mm | 10-15mm | 15-20mm | 20-25mm
单选 | 一般 | 放样的方法主要有实尺放样、（ ）和光学放样。 | A | 展开放样 | 样板放样 | 平面放样 | 立体放样
单选 | 一般 | 通常在材料发生塑性变形时，仍有部分弹性变形存在。而弹性变形部分在卸载时要恢复原态，使弯曲件的曲率和角度发生变化，这种现象叫（ ）。 | C | 卸载现象 | 材料记忆现象 | 回弹现象 | 反复现象
单选 | 一般 | 钢板拼接时，相邻两条焊缝应错开，错开距离应（ ）。 | C | 大于筒体厚度的1.5倍且不小于50mm | 大于筒体厚度的2倍且不小于75mm | 大于筒体厚度的3倍且不小于100mm | 大于筒体厚度的3倍且不小于75mm
单选 | 一般 | 火焰矫正法中的点状加热点的直径不小于（ ）毫米。 | B | 10mm | 15mm | 20mm | 25mm
单选 | 一般 | 对于长焊缝的焊接采用分段退焊的主要目的是（ ）。 | B | 提高生产率 | 减少变形 | 减少应力 | 减少焊缝内部缺陷
单选 | 一般 | 焊接变位机工作台可带动工件绕工作台的旋转轴作多少度的旋转（ ）。 | D | 倾斜45° | 倾斜90° | 倾斜135° | 正反360°
单选 | 一般 | 压夹器的夹紧力方向与主要定位基面的关系( ) 。 | A | 垂直 | 平行 | 成45°角 | 成30°角
单选 | 一般 | 钢材能被矫正的根本条件是钢材具有一定的（ ）。 | A | 塑性 | 硬度 | 高温性能 | 强度
单选 | 一般 | 按照对焊接接头力学性能的影响，可将焊接工艺因素分为重要因素、补加因素和次要因素。其中重要因素是指（ ）的焊接工艺因素。 | D | 对要求测定的力学性能无明显影响 | 影响焊接接头冲击韧度 | 影响焊接接头表面硬度 | 影响焊接接头抗拉强度和弯曲性能
单选 | 一般 | 焊接结构的使用条件是多种多样的，当构件在低温工作或冲击载荷工作时，容易发生（ ） | C | 蠕变 | 腐蚀性破坏 | 脆性破坏 | 塑性破坏
单选 | 一般 | 在焊条电弧焊焊接工艺评定的基本因素中，预热温度比已评定合格值低（ ）以上时，需重新评定。 | B | 40℃ | 50℃ | 20℃ | 30℃
单选 | 一般 | 克服扭曲变形的方法是使两条相邻的焊缝（ ）焊接。 | A | 同时同方向 | 同时反方向 | 先后反方向 | 先后同方向
单选 | 一般 | 减少焊接残余应力的措施不正确的是（ ）。 | B | 采取反变形 | 先焊收缩较小焊缝 | 锤击焊缝 | 对构件预热
单选 | 一般 | 预防焊接梁变形的合理措施是（ ）。 | B | 使焊缝在自由状态下焊接 | 对焊接部位采取刚性固定 | 增大焊接热输入 | 增大焊缝尺寸
单选 | 一般 | 在焊接梁的连接形式中，不合理的是（ ）。 | D | 翼板与腹板对接缝互相错开 | 在腹板的焊缝处开间断圆弧缺口 | T形连接时使翼板的对接缝避开拐角处 | 对不同高度梁进行对接时，过渡段设计有焊缝
单选 | 一般 | 在实际生产中，桥式起重机主梁的上挠度是采用（ ）方法来保证的。 | A | 在腹板上预制上挠度 | 焊后火焰加热 | 焊后在压力机上压制 | 调整装配--焊接顺序
单选 | 一般 | 斜楔采用手动夹紧时，一般取斜楔升角α=（ ）。 | B | 12°～17° | 6°～8° | 15°～30° | 任意
单选 | 一般 | 装配圆筒节时可选用的焊件操作机械为（ ）。 | D | 变位机 | 回转台 | 翻转机 | 滚轮架
单选 | 一般 | 焊接接头由焊缝金属、熔合区、（ ） 所组成。 | B | 过渡区 | 热影响区 | 母材 | 焊缝
单选 | 一般 | 重复应力所引起的裂纹起始和缓慢扩张而产生结构部件的损伤现象称为（ ）。 | D | 断裂 | 失效 | 变形 | 疲劳
单选 | 一般 | 将基本元件按照产品样图的要求进行组装的工序称为（ ）。 | C | 生产准备 | 备料 | 装配 | 结构质量检验
单选 | 一般 | 按作用力的性质不同，钢材的矫正方法可分为：手工矫正、机械矫正、火焰矫正、（ ）。 | B | 压力机矫正 | 高频热点矫正 | 拉伸机矫正 | 平板机矫正
单选 | 一般 | 利用凸模把板料压入凹模，使板料变成中空形状零件的工序是（ ）。 | C | 旋压 | 矫正 | C拉延 | 修复
单选 | 一般 | 选用夹紧机构的核心问题是如何正确施加夹紧力，以下哪个不是确定夹紧力的要素（ ）。 | C | 大小 | 方向 | 拘束度 | 作用点
单选 | 一般 | 焊接工装按适用的范围分类时，（ ）一般不需要调整即能适用于多种焊件的装配或焊接。 | B | 专用工装 | 通用工装 | 半通用工装 | 组合式工装
单选 | 一般 | 采用刚性固定法焊接，可减小（ ）。 | D | 焊接应力 | 焊材消耗量 | 焊缝强度 | 焊接变形
单选 | 一般 | 焊接热参数主要包括：（ ） 后热及焊后热处理。 | B | 局部加热 | 预热 | 回火 | 退火
单选 | 一般 | 为验证所拟定的焊接工艺的正确性而进行的试验过程及结果评价称为（ ）。 | A | 焊接工艺评定 | 焊接检测 | 焊接工艺 | 接结构
单选 | 一般 | 集翻转（或倾斜）和回转功能于一身的变位机械为 （ ） 。 | D | 翻转机 | 滚轮架 | 焊工装夹具 | 焊件变位机
单选 | 一般 | （ ） 是指导焊接生产工艺的技术文件。 | C | 装配工艺卡片 | 焊接工艺卡片 | 工艺规程 | 安全守则
单选 | 一般 | 在焊缝的返修中，焊缝同一部位返修次数不得超过 （ ） 。 | B | 1次 | 2次 | 3次 | 4ci
单选 | 一般 | 改变拘束距离和板厚，可以调节焊件拘束度的大小，当拘束距离越小，板厚越大时，则拘束度（ ）。 | A | 越大 | 越小 | 不变 | 为零
单选 | 一般 | 某焊件的焊接接头临界拘束度值越大，就表示该接头的抗裂性（ ）。 | A | .越强 | .越差 | 较差 | 不变
单选 | 一般 | 同样的钢种和同样的板厚，由于焊接接头的坡口型式不同，即使拘束度相同，也会产生不同的拘束应力。当拘束度为20KN/mm 2时，（ ）形坡口的拘束应力最小。 | C | X | K | Y | U
单选 | 一般 | 一般来说，焊件板厚越大，所造成的拘束度将（ ）。 | A | 越大 | 越小 | 不变 | 为零
单选 | 一般 | 板条沿中心线加热后再冷却，板条中产生的应力是（ ）。 | D | 拉应力 | 中心受压两侧受拉 | 压应力 | 中心受拉两侧受压
单选 | 一般 | 厚板焊接时，焊缝主要产生（ ）应力。 | C | 单向 | .二向 | 三向 | 单向脉动
单选 | 一般 | 薄板对接气焊时，容易产生（ ）变形。 | D | 弯曲 | 扭曲 | 角 | 波浪
单选 | 一般 | 其他条件不改变，只增加焊件的刚度，焊后焊件（ ）。 | B | 变形大 | 应力大 | 应力小 | 强度小
单选 | 一般 | 焊缝距焊件截面中性轴的距离越大，则（ ）变形越大。 | A | 弯曲 | 角 | 扭曲 | 波浪
单选 | 一般 | 利用火焰矫正变形，基本上都采用线状加热，主要冷却方法有四种，矫正角变形效果以（ ）最大。 | B | 空冷 | 背冷 | 正冷 | 侧冷
单选 | 一般 | 火焰矫正变形基本上都采用线状热源加热，主要冷却方法有四种，横向收缩以（ ）效果最好。 | C | 空冷 | 背冷 | 正冷 | 侧冷
单选 | 一般 | 钢材火焰矫正的加热温度最低可到300℃，最高温度要严格控制，一般不超过（ ）℃。 | D | 600 | 700 | 800 | 900
单选 | 一般 | 焊接性较好的钢材采用水-火矫正时，其浇水温度应在被加热的钢材（ ）时进行。 | D | 桔黄色 | 达到樱红色 | 失去桔红色 | 失去红色
单选 | 一般 | 焊缝不在焊件的中性轴上，焊后易产生（ ）变形。 | B | 角 | 挠曲 | 波浪 | .扭曲
单选 | 一般 | 用火焰矫正薄板的局部凸、凹变形宜采用（ ）加热方式。 | A | 点状 | 线状 | 三角形 | 线状加水冷
单选 | 一般 | 为了减小焊件的焊接残余变形，选择合理的焊接顺序的原则之一是（ ）。 | A | 对称焊 | 先焊收缩量大的焊缝 | 直通焊 | 尽可能考虑焊缝能自由收缩
单选 | 一般 | 对接焊缝与角焊缝相比较，其纵向收缩量（ ） 。 | A | 大 | 小 | 相等 | .略小
单选 | 一般 | 横向应力由两个部分组成，其中一部分是由焊缝及附近塑性变形区（ ）引起的应力，它的数值与板材的尺寸有关。 | A | 纵向收缩 | 横向收缩 | 横向拉伸 | .反变形
单选 | 一般 | 当焊缝的应力集中处存在着（ ）时，焊件的疲劳强度将降低。 | C | 切应力 | 压缩内应力 | 拉伸内应力 | 压缩应力
单选 | 一般 | 焊接薄板时，压缩力随焊缝尺寸和焊接热输入量的增加而（ ）。 | B | 减少 | 增加 | 不变 | 为零
单选 | 一般 | 同样的板厚，采用同样的焊接工艺，奥氏体钢焊后的变形（ ）低碳钢的变形。 | A | 大于 | 等于 | 小于 | 略小于
单选 | 一般 | 在平板全长上堆焊的焊缝，横向收缩是沿着焊缝方向由小到大逐渐增加的，到一定长度后（ ）。 | B | 剧增 | 趋于稳定 | 剧减 | 略微下降
单选 | 一般 | 在所有的熔焊接头中，受力状态较好、应力集中程度较小的是（ ）。 | A | 对接接头 | 搭接接头 | T形接头 | 角接接头
单选 | 一般 | 脆性断裂的形貌在宏观上为平整的断口，断口截面一般与主应力（ ）。 | B | 平行 | 垂直 | 成450角 | 成300角
单选 | 一般 | 脆性断裂在断口处（ ）。 | B | 有明显塑性变形 | 无明显塑性变形 | 、有明显弯曲变形 | 有明显扭转变形
单选 | 一般 | 在焊接结构中，（ ）不属于影响结构发生脆性断裂的外部因素。 | D | 应力状态 | 材料的温度 | 加载速度 | 材料的缺陷
单选 | 一般 | 材料的脆性断裂与温度之间的关系是（ ）。 | A | 、随温度降低，脆断的倾向增大 | 随温度升高，脆断的倾向增大 | 随温度降低，脆断的倾向减小 | 脆性断裂与温度无关
单选 | 一般 | 为防止和减小焊接结构的脆性断裂，应尽量采用应力集中系数小的（ ）。 | A | 对接接头 | 搭接接头 | 角接接头 | 端接接头
单选 | 一般 | 为了防止结构脆性断裂，除了考虑设计和制造工艺之外，在选材上还要考虑材料的（ ）。 | B | 强度 | 断裂韧性 | 硬度 | 疲劳强度
单选 | 一般 | 焊接结构产生的角变形对疲劳强度的影响是（ ）。 | B | 角变形对疲劳强度无影响 | 角变形越大，疲劳强度越低 | 角变形越小，疲劳强度越低 | 角变形越大，疲劳强度越高
单选 | 一般 | 为了确保焊接结构的抗疲劳性能，对需要进行疲劳评定的焊接接头，其内部夹渣不得超过咬边允许深度的（ ）。 | A | 2倍 | 1倍 | 0.5倍 | 0.8倍
单选 | 一般 | 为了提高焊接接头的疲劳强度，对于有很大内部缺陷的焊缝，一律采用（ ）法来清除缺陷。 | B | 砂轮修磨 | 碳弧气刨后补焊 | 钻孔 | 钨极氩弧焊重熔
单选 | 一般 | 为提高焊件的疲劳强度而采用热应力消除法时，是将焊件在炉内加热至600℃缓冷（ ）以上。 | B | 12h | 24h | 8h | 16h
单选 | 一般 | 在焊接结构安全评定中，将焊接缺陷分为非平面缺陷和平面缺陷两大类，通常（ ）不属于平面缺陷。 | D | 裂纹 | 未熔合 | 咬边 | 气孔
单选 | 一般 | 根据构件在静载下破坏的大量现象而提出各种关于材料破坏原因的假设，被称为（ ）。 | B | 脆断准则 | 强度理论 | 疲劳评定 | 断裂力学法
单选 | 一般 | 焊接结构失效有多种类型，其中属于破坏失效并易造成灾难性后果的是（ ）。 | B | 过量变形失效 | 断裂失效 | 表面损伤失效 | 泄露失效
单选 | 一般 | 焊接结构塑性断裂的断口形状为（ ）。 | B | 垂直断口 | 环状或450斜断口 | 阶梯状断口 | 参差不齐的犬牙状断口
单选 | 一般 | 脆性断裂最典型的宏观断口可分为纤维区、放射区、剪切唇三个特征区，其中（ ）是引裂区。 | A | 纤维区 | 放射区 | 放射区和剪切唇 | 剪切唇
单选 | 一般 | 不利于提高焊接接头疲劳强度的措施是（ ）。 | C | 减小应力集中区 | 尽可能采用对接接头 | 不开坡口地焊接十字接头 | 采用电弧整形代替机械加工以去除焊缝余高
单选 | 一般 | 在焊接结构生产工艺流程图中，钢材矫正的下一道工序是（ ）。 | B | 钢材复验 | 放样划线 | 下料切割 | 成形加工
单选 | 一般 | 在焊接结构生产工艺流程图中，下料切割的下一道工序是（ ）。 | D | 钢材复验 | 放样划线 | 下料切割 | 成形加工
单选 | 一般 | 为了确保产品的质量，在使用前应对每一批钢材进行必要的（ ），使其符合规定的质量要求。 | C | 化学成分、碳当量、焊接性复验 | 碳当量、力学性能、焊接性复验 | 、化学成分、力学性能、焊接性复验 | 碳当量、化学成分、力学性能复验
单选 | 一般 | 如果钢材的复验不合格，可以对不合格的项目取（ ）再次进行复验。 | B | 原试样 | 双倍的试样 | 三倍的试样 | 四倍的试样
单选 | 一般 | 钢材在扎制、运输或堆放过程中往往会产生各种变形，特别是（ ）更容易产生变形。 | D | 薄钢板及截面大的型钢 | 厚钢板及截面小的型钢 | 厚钢板及截面大的型钢 | 薄钢板及截面小的型钢
单选 | 一般 | 对于变形量大的钢材，可以根据金属（ ）的原理，通过机械矫正或加热矫正法，使变形得到合理的矫正。 | C | 导电 | 导热 | 塑性变形 | 弹性变形
单选 | 一般 | 放样是将图样上结构的形状和尺寸展成平面的形状和尺寸，以（ ）的比例在放样台上画出其平面形状，制成样板，供划线使用。 | A | 1:01 | 1:02 | 1:03 | 2:01
单选 | 一般 | 工艺流程图中的划线是将构件的展开平面形状与尺寸划到钢材上，并标注（ ）。 | D | 比例 | 精度 | 尺寸 | 加工符号
单选 | 一般 | 当用剪床剪切钢板时，剪切低碳钢板的厚度最大可达（ ）。 | C | 20mm | 30mm | 40mm | 50mm
单选 | 一般 | 焊接工艺流程中剪切的特点是（ ）。 | D | 经济效益高、切口光洁 | 经济效益低、切口粗糙 | 经济效益低但切口光洁 | 济效益高但切口粗糙
单选 | 一般 | 气割与剪切相比，气割（ ）。 | D | 只能切割几何形状简单的构件 | 只能切割直线形构件 | 只能切割几何形状复杂的曲线形构件 | 不仅能切割直线形构件，还能切割几何形状复杂的曲线形构件
单选 | 一般 | 钢材热成形加工的加热温度宜控制在9000~1000℃，碳素结构钢应在温度降至（ ）之前，结束加工。 | D | 400℃ | 600℃ | 500℃ | 700℃
单选 | 一般 | 常见的龙门剪板机是斜刃剪切，它与平刃剪切相比，（ ）。 | A | 剪切力大的多 | 剪切力小的多 | 剪切力相等 | 剪切速度快
单选 | 一般 | 龙门剪板机上下剪刃之间的间隙应根据被剪切钢板的（ ）而定。 | D | 宽度 | 长度 | 材质 | 厚度
单选 | 一般 | 用卷板机进行钢板卷圆的过程中，卷压过程的压力不足，将导致产生（ ）的质量缺陷。 | D | 凹 | 外凸 | 腰鼓形 | 对缝距离大
单选 | 一般 | 使用四辊卷板机，发生（ ）现象的原因是轴辊受力过大。 | A | 鼓凸 | 歪扭 | 直线段 | 锥形
单选 | 一般 | 弯头多数是通过（ ）制造的。 | A | 有芯热煨 | 无芯热煨 | 冷弯 | 热轧
单选 | 一般 | 在外界气温低的情况下煨制工件，会导致工件向（ ）的一边弯曲变形大一些。 | B | 表面积较小 | 表面积较大 | 表面性能差 | 表面性能好
单选 | 一般 | 在结构的放样和下料中，两物体相交形成的表面交线，称之为（ ）。 | C | 素线 | 母线 | 相贯线 | 切线
单选 | 一般 | 将制品的表面分成若干梯形部分在平面上进行展开的放样方法是（ ）。 | A | 放射线法 | 平行线法 | 球面法 | 迹线法
单选 | 一般 | 将焊接弯头展开放样时，应尽量保证弯头内侧焊缝之间的距离不要小于（ ）。 | D | 50mm | 60mm | 75mm | 80mm
单选 | 一般 | 将正圆锥台展开放样时，若制作尺寸大，画放样展开图费工、费场地，或需要求得精确的展开图形时，所采用的展开方法是（ ）。 | C | 放射线法 | 平行线法 | 计算法 | 球面法
单选 | 一般 | 热矫正是将钢材加热至（ ） 进行的矫正，主要用于弯曲变形过大，塑性较差的钢材。 | D | 800～900℃ | 500～700℃ | 700～800℃ | 700～900℃
判断 | 简单 | 焊接过程是一个不均匀加热和冷却的过程，因而焊接结构必然存在焊接残余应力和变形。 | A | 正确 | 错误
判断 | 简单 | 材料的塑性越好，其允许变形的程度越大，则最小弯曲半径越大。 | B | 正确 | 错误
判断 | 简单 | 钢材矫正的方法按钢材作用力的不同分为手工矫正、机械矫正、火焰矫正和高频热点矫正。 | A | 正确 | 错误
判断 | 简单 | 旋压是利用凸模把板料压入凹模，使板料变成中空形状零件的工序。 | B | 正确 | 错误
判断 | 简单 | 定位焊必须按正式焊缝的工艺条件施焊。 | A | 正确 | 错误
判断 | 简单 | 焊接回转台属于焊机变位机械。 | B | 正确 | 错误
判断 | 简单 | 焊接滚轮架是一种焊件变为机械。 | A | 正确 | 错误
判断 | 简单 | 焊工变位机又称焊工升降台。 | A | 正确 | 错误
判断 | 简单 | 工位是工艺过程的最小组成部分。 | B | 正确 | 错误
判断 | 简单 | 焊接结构的技术要求一般包括使用性能要求和工艺性能要求。 | A | 正确 | 错误
判断 | 简单 | 结构上焊缝布置不对称时，先焊焊缝数量少的一侧，可以减少焊接变形。 | A | 正确 | 错误
判断 | 简单 | 焊接应力产生的原因是由于在焊接过程中被焊工件产生了不均匀 的变形，因此，防止焊接变形的工艺措施，均可减少焊接应力。 | B | 正确 | 错误
判断 | 简单 | 焊接中碳钢时，常采用预热工艺，预热可减少被焊工件上的温度差，对减小焊接应力十分有效，同时，预热也可减少或防止在接头上产生淬硬组织。 | A | 正确 | 错误
判断 | 简单 | 利用火焰加热矫正变形时火焰加热的位置应选择在金属纤维较长 的部位或者凸出部位。 | A | 正确 | 错误
判断 | 简单 | 侧面搭接接头的角焊缝越长越好。 | B | 正确 | 错误
判断 | 简单 | 焊接材料不变，仅改变焊接方法时也必须重新进行焊接工艺评定。 | A | 正确 | 错误
判断 | 简单 | 通常焊接过程中焊件的变形方向与焊后焊件的变形方向相同。 | B | 正确 | 错误
判断 | 简单 | 数控气割机切割前也必须进行放样、划线等。 | B | 正确 | 错误
判断 | 简单 | 应力集中对所有结构的静载强度都有影响。 | B | 正确 | 错误
判断 | 简单 | 定位基准应尽可能与焊件设计基准重合，以便消除和减少误差。 | A | 正确 | 错误
判断 | 简单 | 低压容器的设计压力为0.1MPa≤P＜1MPa。 | B | 正确 | 错误
判断 | 简单 | 识读焊接装配图时，应与阅读工艺卡或工艺规程相结合。 | A | 正确 | 错误
判断 | 简单 | 由于焊缝大部分集中在梁的上部,焊后会引起下挠的弯曲变形。 | A | 正确 | 错误
判断 | 简单 | 为了便于装配和避免焊缝汇交于一点，应在横向筋板上切去一个角。 | A | 正确 | 错误
判断 | 简单 | 制定焊接工艺时，应考虑焊接次序与焊接变形和内应力的关系。 | A | 正确 | 错误
判断 | 简单 | 焊件焊后进行整体高温回火，既可以清除应力，又可以消除变形。 | B | 正确 | 错误
判断 | 简单 | 预热法和冷焊法的实质是一样的，都是通过减小焊接部位与结构 上其它部位间的温度差来减小焊接残余应力的。 | A | 正确 | 错误
判断 | 简单 | 产生角变形的根本原因是由于焊缝的横向收缩沿板厚分布不均匀所致的。 | A | 正确 | 错误
判断 | 简单 | 对工作时受力较大的焊缝应后焊。 | B | 正确 | 错误
判断 | 简单 | 搭接接头的应力集中比较严重，疲劳强度较低，不是理想的接头形式。 | A | 正确 | 错误
判断 | 简单 | 保证焊透是降低T形（十字）接头应力集中的重要措施之一。 | A | 正确 | 错误
判断 | 简单 | 只要坡口截面对称，正反面的角变形就可以相互抵消，焊后就不会产生角变形。 | B | 正确 | 错误
判断 | 简单 | 改变焊接方法时不需要重新进行焊接工艺评定。 | B | 正确 | 错误
判断 | 简单 | 薄板焊接时很容易产生波浪变形。 | A | 正确 | 错误
判断 | 简单 | 装配胎架主要用于大量生产单一或规格化的焊接制品。 | A | 正确 | 错误
判断 | 简单 | 当材料处于三向拉伸应力作用下时，呈现良好的塑性。 | B | 正确 | 错误
判断 | 简单 | 切割不锈钢可采用氧－乙炔火焰切割法。 | A | 正确 | 错误
判断 | 简单 | 最小弯曲半径是指材料在不发生破坏的情况下所能弯曲的最小曲率半径。 | A | 正确 | 错误
判断 | 简单 | 弯曲零件划线要考虑材料的轧制纤维方向。 | A | 正确 | 错误
判断 | 简单 | 焊接机器人对待焊坯料的尺寸精度和装配精度要求不高。 | B | 正确 | 错误
判断 | 简单 | 焊缝对称布置的结构，应由偶数个焊工对称地施焊。 | A | 正确 | 错误
判断 | 简单 | 焊接结构是以金属材料轧制的板材和型材作基本元件，采用焊接加工方法，按照一定的结构组成的，并能承受载荷的金属结构。 | A | 正确 | 错误
判断 | 简单 | 焊接缺陷可分为面积性缺陷和体积性缺陷两大类，通常把气孔、夹渣等归为体积性缺陷，而把裂纹、未熔合等归为面积性缺陷。 | A | 正确 | 错误
判断 | 简单 | 焊接过程中，材料因受热的影响（但未熔化）而发生组织和力学性能变化的区域称为焊接热影响区。 | A | 正确 | 错误
判断 | 简单 | 熔合区是焊接接头中综合性能最好的区域。 | B | 正确 | 错误
判断 | 简单 | 结构刚度增大时，焊接残余应力也随之增大。 | A | 正确 | 错误
判断 | 简单 | 为了减小焊接变形，焊接平面交叉焊缝时，应当先焊横向焊缝，后焊纵向焊缝。 | A | 正确 | 错误
判断 | 简单 | 承受动载的重要结构，可用增大焊缝余高来提高其疲劳强度。 | B | 正确 | 错误
判断 | 简单 | 由于搭接接头不是焊接结构的理想接头，故很少采用。 | A | 正确 | 错误
判断 | 简单 | 焊缝打磨平滑过渡的目的是为了防止应力集中。 | A | 正确 | 错误
判断 | 简单 | 控制焊接变形的目的是尽量减小焊接残余应力。 | A | 正确 | 错误
判断 | 简单 | 低氢型焊条，使用前必须在150～250℃温度下烘干两小时，保温一小时后再用。 | B | 正确 | 错误
判断 | 简单 | 采用co2气体保护焊时，焊接过程中经常出现飞溅现象。 | A | 正确 | 错误
判断 | 简单 | 气体保护焊不能采用混合气体进行保护。 | B | 正确 | 错误
判断 | 简单 | 焊接应力的产生和焊接变形是焊接过程中的特征。 | A | 正确 | 错误
判断 | 简单 | 各种焊接工艺缺陷都会降低焊接接头的疲劳强度。 | A | 正确 | 错误
判断 | 简单 | 按金属材料断裂可塑性变形的大小，可将断裂分为韧性断裂（又称塑性断裂或延性断裂）和脆性断裂。 | A | 正确 | 错误
判断 | 简单 | 所有断裂包括脆性断裂，在断裂前都是有预兆的。 | B | 正确 | 错误
判断 | 简单 | 金属学是研究金属及合金的成分、组织（结构）、性能以及它们三者之间关系的一们科学。 | A | 正确 | 错误
判断 | 简单 | 金相学就是研究金属或合金内部结构的一门学科。 | A | 正确 | 错误